## 分類番号Ｂ－５（発泡剤）
生分解性プラ PL ：分類番号Ｂ－５（発泡剤）
注：牛脂由来の油脂類を出発原料として使用する場合は、高温高圧の条件下で加水分解、けん化又はエステル交換したものに限る。
「高温高圧の条件下」とは、２５０℃、５MPa（５０気圧）、３時間以上での連続処理を言う。
登録番号 | 物質名・ＰＬ名・化学構造式・官報公示整理番号・ＣＡＳ番号 |  |  |  |  | ○：食添 | 使用制限 | ＰＬ＃
ＰＬ＃ | 物質名 | ＰＬ名 | 化学構造式 | 官報番号 | ＣＡＳ番号
B50001 | アゾジコルボンアミド | ADCA | H2NOCN=NCONH2 | 2-1241 | 123-77-3 |  | <1wt．% | B50001
B50002 | 炭酸水素ナトリウム | 炭酸水素ナトリウム | NaHCO3 | 1-164 | 144-55-8 |  | <1wt．% | B50002
B50003 | 4,4'-オキシビス（ベンゼンスルホニルヒドラジド） | OBSH |  | 3-846 | 80-51-3 |  | <1wt．% | B50003
B50004 | クエン酸 | クエン酸 | C6H8O7･H2O | 2-1318 | 77-92-9 | ○ | <1wt．% | B50004
B50005 | 水酸化カルシウム | 水酸化カルシウム | Ca(OH）2 |  |  |  | <50wt.% | B50005
B50006 | 無機系複合発泡剤 | ポリスレン EPL205 |  |  |  |  | <5 wt.% | B50006
B50007 | ブタン | ブタン | C4H10 | 2-4 |  |  | <10 wt.% | B50007
（製品中残分，暫定）