## Ｃ-1
生分解性プラPL：分類番号Ｃ-1（中間製品等）
登録番号 | PL名・製品名・申請者名・形状 |  |  |  | 使用量制限 | バイオマスプラスチック度
PL＃ | 物質名 | PL名 | 申請者名 | 形状 |  | （％）
C00001 | PBS系カラーマスターバッチ | BR-RM AZ MA0404 (緑) | 大日精化工業 | ペレット | ＜1.1wt%
C00003 | PBS系カラーマスターバッチ | カラーマスターバッチ 白 | 大日精化工業 | ペレット
C00004 | PBS系カラーマスターバッチ | カラーマスターバッチ 黒 | 大日精化工業 | ペレット
C00052 | PBS/PBSA系カラーマスターバッチ | BR-RM MB 0368 レッド | 大日精化工業 | ペレット | ＜30wt%
C00053 | PBS/PBSA系カラーマスターバッチ | BR-RM MB 0369 イエロー | 大日精化工業 | ペレット | ＜33wt%
C00054 | PBS/PBSA系カラーマスターバッチ | BR-RM MB 0370 グリーン | 大日精化工業 | ペレット
C00055 | PBS/PBSA系カラーマスターバッチ | BR-RM MB 0371 ブルー | 大日精化工業 | ペレット
C00056 | PBS/PBSA系カラーマスターバッチ | BR-RM MB 0372 ブラウン | 大日精化工業 | ペレット
C00057 | PBS/PBSA系カラーマスターバッチ | BR-RM MB 0373 ホワイト | 大日精化工業 | ペレット
C00058 | PBS/PBSA系カラーマスターバッチ | BR-RM 98H875 ブラック | 大日精化工業 | ペレット
C00059 | PVA系フィルム | ハイセロン | 三菱ケミカル | フィルム
C00064 | ポリ乳酸系スパンボンド | テラマックWTO, テラマックWWO | ユニチカ | スパンボンド |  | 97.9
C00075 | 澱粉系コンパウンド | Mater-Bi PE01U | GSIクレオス（Novamont） | ペレット
C00076 | 澱粉系コンパウンド | Mater-Bi PE02U | GSIクレオス（Novamont） | ペレット
C00084 | PLA系ロープ | テラマックロープ | ユニチカ | ロープ
C00089 | 澱粉基コポリエステル系コンパウンド | Mater-Bi NF803, NF803/P | GSIクレオス（Novamont） | ペレット
C00090 | 澱粉基酢酸セルロース系コンパウンド | Mater-Bi YIO 1U | GSIクレオス（Novamont） | ペレット
C00092 | PLA系コンパウンド | テラマック JB-01 | ユニチカ | ペレット
C00093 | PLA系コンパウンド | テラマック JB-02 | ユニチカ | ペレット
C00105 | PLA系コンパウンド | テラマック ＪＭ－０１ | ユニチカ | ペレット
C00107 | PLA系コンパウンド | テラマック ＪＩ－０１ | ユニチカ | ペレット
C00109 | PLA系コンパウンド | テラマック JI－０２ | ユニチカ | コンパウンド
C00112 | PLA系コンパウンド | ペパマック | 北村化学産業 | コンパウンド
C00117 | PLA系紡績糸 | テラマック－ＴＳＰ | ユニチカ | ファイバー |  | 99.9
C00119 | PLA系ステープル | テラマック－ＴＳＦ | ユニチカ | ステープル |  | 99.9
C00120 | PLA系モノフィラメント | テラマック－ＴＭＯ | ユニチカ | フィラメント |  | 99.9
C00121 | PLA系マルチフィラメント | テラマック－ＴＭＦ | ユニチカ | フィラメント |  | 99.9
C00122 | PBA系木質コンパウンド | リフォレスト BO 1 | リケンテクノス | コンパウンド
C00123 | PBA系木質コンパウンド | リフォレスト BO 2 | リケンテクノス | コンパウンド
C00124 | PBSA系生分解性制電性コンパウンド | スタティクマスター BO-AP 1 | リケンテクノス | コンパウンド
C00125 | PBSA系生分解性制電性コンパウンド | スタティクマスター BO-AP 3 | リケンテクノス | コンパウンド
C00126 | PBS系生分解性制電性コンパウンド | スタティクマスター BO-AP 5 | リケンテクノス | コンパウンド
C00127 | PBS系生分解性制電性コンパウンド | スタティクマスター BO-AP 7 | リケンテクノス | コンパウンド
C00128 | PCL系生分解性制電性コンパウンド | スタティクマスター BO-AP 9 | リケンテクノス | コンパウンド
C00129 | PLA系生分解性制電性コンパウンド | スタティクマスター BO-LA 1 | リケンテクノス | コンパウンド
C00130 | PLA系生分解性制電性コンパウンド | スタティクマスター BO-LA 2 | リケンテクノス | コンパウンド
C00131 | PCL系生分解性制電性コンパウンド | スタティクマスター BO-MB 1 | リケンテクノス | コンパウンド
C00132 | PBSA系生分解性制電性コンパウンド | スタティクマスター BO-MB 2 | リケンテクノス | コンパウンド
C00133 | PBS系生分解性制電性コンパウンド | スタティクマスター BO-MB 3 | リケンテクノス | コンパウンド
C00134 | PBS系生分解性カラーマスターバッチ | BDM 1 KB 221 WHT | 東洋インキ | ペレット
C00135 | PBS系生分解性カラーマスターバッチ | BDM 0 KA 199 BLK | 東洋インキ | ペレット
C00137 | PBS系フィルム | エコロームUS | 大倉工業 | フィルム
C00143 | PBS系フィルム | エコロームST | 大倉工業 | フィルム
C00151 | PBSA系生分解性カラーマスターバッチ | BDM 0 KA２４９ BLK | 東洋インキ | ペレット
C00152 | PLA系コンパウンド | テラマック樹脂(一般タイプ)TE-4000シリーズ | ユニチカ | ペレット
C00153 | PLA系コンパウンド | テラマック樹脂（柔軟タイプ）TE-4000シリーズ | ユニチカ | ペレット
C00158 | PBS系カラーマスターバッチ | BR-RM ９５１１８１（B) ブラック | 大日精化工業 | ペレット
C00159 | PBS系カラーマスターバッチ | BR-RM AZ ９８０２５８ ホワイト | 大日精化工業 | ペレット | ＜83wt%
C00160 | PBSA系カラーマスターバッチ | BR-RM AZ MB１５０７ ブラック | 大日精化工業 | ペレット
C00161 | PBSA系カラーマスターバッチ | BR-RM MB１６８１ ブラック | 大日精化工業 | ペレット
C00162 | PBSA系カラーマスターバッチ | BR-RM MB１６８２ ホワイト | 大日精化工業 | ペレット | ＜83wt%
C00163 | PBSAT系カラーマスターバッチ | BR-RM MB２５６１ ブラック | 大日精化工業 | ペレット
C00164 | PBSAT系カラーマスターバッチ | BR-RM MB２５６２ ホワイト | 大日精化工業 | ペレット | ＜83wt%
C00172 | PBSA系カラーマスターバッチ | ＢＤＭ 緑 ００１シリーズ | 東洋インキ | ペレット | ＜10wt%
C00189 | PBSA系白色マスターバッチ | BR-RM MC００８６ ホワイト | 大日精化工業 | ペレット | ＜83wt%
C00231 | PBSA系カラーマスターバッチ | ＢＲ-RM ９９X９７４（A) 透明ブラウン | 大日精化工業 | ペレット | ＜79wt%
C00233 | ポリ乳酸系コンパウンド | エコロージュコンパウンド Jシリーズ | 三菱ケミカル | ペレット
C00234 | PBSA系カラーマスターバッチ | ＢＤＭ ２ＫＡ８６０ ＹＥＬ | 東洋インキ | ペレット | ＜20wt%
C00235 | PBSA系カラーマスターバッチ | BDM ５KB１９９ GRN | 東洋インキ | ペレット | ＜25wt%
C00236 | PBAT系アンチブロッキング・マスターバッチ | TEP BP-AB1 | 東京インキ | ペレット | ＜80wt%
C00237 | PBAT系アンチブロッキング・マスターバッチ | TEP BP-AB３ | 東京インキ | ペレット
C00238 | PBAT系スリップ剤マスターバッチ | TEP BP-SL1 | 東京インキ | ペレット
C00239 | PBAT系紫外線吸収マスターバッチ | TEP BP-UV1 | 東京インキ | ペレット | ＜15wt%
C00240 | PBAT系紫外線吸収マスターバッチ | TEP BP-UV2 | 東京インキ | ペレット | ＜15wt%
C00242 | PBAT系カラーマスターバッチ | TEP BP-BLACK1 | 東京インキ | ペレット
C00243 | PBAT系カラーマスターバッチ | TEP BP-BLUE1 | 東京インキ | ペレット | ＜10wt%
C00244 | PBAT系カラーマスターバッチ | TEP BP-RED1 | 東京インキ | ペレット | ＜55wt%
C00245 | PBS/PBSA系カラーマスターバッチ | ＢＲ-RM AZ OK３６００－１ OD | 大日精化工業 | ペレット | ＜36wt%
C00248 | PBS/PBSA系カラーマスターバッチ | PT-RM AZ ９９２８２０ | 大日精化工業 | ペレット | ＜33wt%
C00249 | PBS/PBSA系カラーマスターバッチ | ＢＲ-RM MB２９６２ ホワイト | 大日精化工業 | ペレット
C00250 | PBS/PBSA系カラーマスターバッチ | ＢＲ-RM MB２９６３ グリーン | 大日精化工業 | ペレット
C00251 | PBS/PBSA系カラーマスターバッチ | ＢＲ-RM MB２９６４ ピンク | 大日精化工業 | ペレット
C00252 | PBS/PBSA系カラーマスターバッチ | ＢＲ-RM MB２９６５ イエロー | 大日精化工業 | ペレット | ＜65wt%
C00256 | 澱粉系コンパウンド | マタービー NF ８６６ | GSIクレオス（Novamont） | ペレット
C00258 | PBSA系マスターバッチ | ＢＲ-RM Q 00684 N | 大日精化工業 | ペレット | ＜50wt%
C00259 | PBS系カラーマスターバッチ | BDM １KB428 WHT | 東洋インキ | ペレット | ＜77wt%
C00271 | PBSA系カラーマスターバッチ | BDM ０KB３３１ BLK | 東洋インキ | MB | ＜77wt%
C00272 | PBSA系カラーマスターバッチ | BDM ２KA８８１ YEL | 東洋インキ | MB | ＜77wt%
C00273 | PBSA系カラーマスターバッチ | BDM ７KB５９７ BLU | 東洋インキ | MB | ＜77wt%
C00274 | PBSA系カラーマスターバッチ | BDM ５KB０５９ GRN | 東洋インキ | MB | ＜77wt%
C00275 | PBS系生分解性カラーマスターバッチ | ＢＲ-RM ＭＣ６０５９ グリーン | 大日精化工業 | MB | ＜6.2wt%
C00277 | PBSA系カラーマスターバッチ | PT-RM ＭＣ２５１３ ワインレッド | 大日精化工業 | MB | ＜51wt%
C00279 | PBAT系カラーマスターバッチ | TEP BPーSILVER １ | 東京インキ | MB | ＜16.6wt%
Ｃ00288 | PBAT系カラーマスターバッチ | ＢＲ-ＲＭ ＭＣ３０３５ ブラック | 大日精化工業 | MB | ＜55wt%
Ｃ00289 | PBAT系カラーマスターバッチ | ＢＲ-ＲＭ ＭＣ３１４８ Ｎ | 大日精化工業 | MB | ＜5wt%
Ｃ00290 | ポリ乳酸系樹脂 | テラマック樹脂 TM-4000シリーズ（Aタイプ） | ユニチカ | ペレット
C00292 | ポリ乳酸系樹脂 | テラマック樹脂 TE-7000シリーズ | ユニチカ | ペレット
C00294 | ポリ乳酸系樹脂 | テラマック樹脂 TE-6100シリーズ（Bタイプ） | ユニチカ | ペレット
C00295 | PBSA系カラーマスターバッチ | BDM ２KB222 YEL | 東洋インキ | MB | ＜10wt%
C00296 | PBSA系カラーマスターバッチ | BDM ３KA647 ORG | 東洋インキ | MB | ＜10wt%
C00297 | PBSA系カラーマスターバッチ | BDM ４KB086 RED | 東洋インキ | MB | ＜12.5wt%
C00308 | PBS系マスターバッチ | BDM １KB444 NAT | 東洋インキ | MB | ＜77wt%
C00315 | PLA系樹脂 | テラマック樹脂 ＴＰ－４０００シリーズ | ユニチカ | ペレット
C00316 | PLA系樹脂 | テラマック樹脂 ＴE－１０００シリーズ | ユニチカ | ペレット
C00317 | PLA系樹脂 | テラマック樹脂 ＴE－８０００シリーズ（Ａタイプ） | ユニチカ | ペレット
C00318 | PLA系樹脂 | テラマック樹脂 ＴE－８０００シリーズ（Ｂタイプ） | ユニチカ | ペレット
C00319 | PLA系樹脂 | テラマック樹脂 HV－６２００シリーズ | ユニチカ | ペレット
C00337 | PLA系樹脂 | テラマック樹脂 TE-８０００シリーズ（Cタイプ） | ユニチカ | ペレット
C00342 | ポリ乳酸系繊維 | エコディアPLA（フィラメント、ステープル、紡績糸 不織布） | 東レ | 繊維 |  | 99.9
C00347 | ポリ乳酸系カラーマスターバッチ | BDPM 23300 ベージュ | 大日精化工業 | MB
C00348 | ポリ乳酸系カラーマスターバッチ | BDPM 23187 WHITE FL | 大日精化工業 | MB
C00349 | ポリ乳酸系カラーマスターバッチ | BDPM 23139 グレー | 大日精化工業 | MB | ＜5wt%
C00350 | ポリ乳酸系カラーマスターバッチ | BDPM 23100 エロー | 大日精化工業 | MB | ＜16.6wt%
C00351 | ポリ乳酸系カラーマスターバッチ | BDPM 22502 BLACK | 大日精化工業 | MB
C00354 | ポリ乳酸系原着マルチフィラメント | テラマックーＴＭＦベージュ | ユニチカ | フィラメント
C00355 | ポリ乳酸系フィルム | ファンシーラップＬＳ | グンゼ | フィルム
C00356 | ポリエステル共重合体系マスターバッチ | ＰＴ－ＲＭ ＭＤ２６１５ Ｎ | 大日精化工業 | ＭＢ | ＜33wt%
C00357 | ポリエステル共重合体系マスターバッチ | ＰＴ－ＲＭ ＭＤ２６１６ Ｎ | 大日精化工業 | ＭＢ
C00358 | ポリエステル共重合体系カラーマスターバッチ | ＢＲ－ＲＭ ＭＥ０５４７ ブラック | 大日精化工業 | ＭＢ | ＜50wt%
C00359 | ポリエステル共重合体系カラーマスターバッチ | ＢＲ－ＲＭ ＭＥ０５４８ ブラック | 大日精化工業 | ＭＢ | ＜33wt%
C00360 | ポリエステル共重合体系マスターバッチ | ＢＲ－ＲＭ ＭＥ０６２４ Ｎ | 大日精化工業 | ＭＢ | ＜33wt%
C00361 | ポリエチレンテレフタレート共重合体系フィルム | 太閤ＢＩＯＦ ＭＰ | フタムラ化学 | フィルム
C00362 | ポリエチレンテレフタレート共重合体系フィルム | 太閤ＢＩＯＦ ＭＰーＡＳ | フタムラ化学 | フィルム
C00363 | PBAT系カラーマスターバッチ | ＢＲ－ＲＭ ＭＤ１８２３ ホワイト | 大日精化工業 | ＭＢ | ＜80wt%
C00365 | PBAT系カラーマスターバッチ | ＧＰＭ 404Ｙ－1 ＰＩＮＫ Ｘ | 東京インキ | ＭＢ | ＜20wt%
C00366 | PLA系フィルム |  | シーアイ化成 | フィルム
C00369 | ポリ乳酸系エマルション | ランディ ＰＬ－３０００ | ミヨシ油脂 | エマルション
C00374 | ポリエチレンテレフタレート共重合体系フィルム | 太閤ＢＩＯＦ ＭE | フタムラ化学 | フィルム
C00375 | ポリエチレンテレフタレート共重合体系フィルム | 太閤ＢＩＯＦ ＭEーＡＳ | フタムラ化学 | フィルム
C00382 | ポリ乳酸系コンパウンド | ポリ乳酸系コンパウンド００１ | リケンテクノス | コンパウンド
C00384 | PBS系カラーマスターバッチ | ＢＤＭ ９ＫＢ１８１ ＳＶＲ | 東洋インキ | ＭＢ | <8.3wt%
C00385 | PBS系カラーマスターバッチ | ＢＤＭ ５ＫＢ３５２ ＧＲＮ | 東洋インキ | ＭＢ | <90wt%
C00386 | PBS系カラーマスターバッチ | ＢＤＭ ９ＫＢ０８５ ＳＶＲ | 東洋インキ | ＭＢ | <30wt%
C00394 | PBAT系カラーマスターバッチ | ＢＲ－ＲＭ ＭＤ１１７０ ホワイト | 大日精化工業 | ＭＢ | <80wt%
C00395 | ポリ乳酸系樹脂 | テラマック樹脂 ＴＥ－２０００シリーズ | ユニチカ | コンパウンド
C00396 | ポリ乳酸系樹脂 | テラマック樹脂 ＴＥ－２０００Ｃシリーズ | ユニチカ | コンパウンド |  | 99.1%
C00401 | ポリエステル共重合体系カラーマスターバッチ | ＢＲ－ＲＭ ＭＤ２３０２（Ａ） ホワイト | 大日精化工業 | ＭＢ | <80wt%
C00402 | ポリエステル共重合体系カラーマスターバッチ | ＢＲ－ＲＭ ＭＤ３０４８（Ｋ） ブラック | 大日精化工業 | ＭＢ | <36wt%
C00403 | PBS系カラーマスターバッチ | ＢＲ－ＲＭ ＭＦ０３５４ ホワイト | 大日精化工業 | ＭＢ | <60wt%
C00404 | PBS系カラーマスターバッチ | ＢＲ－ＲＭ ＭＥ２８１３ ブラック | 大日精化工業 | ＭＢ | <32wt%
C00406 | PBAT系カラーマスターバッチ | ＧＰＭ ３ＡＦ－０３５ ＹＥＬＬＯＷ | 東京インキ | ＭＢ | <16wt%
C00408 | ポリエステル共重合体系カラーマスターバッチ | ＢＲ－ＲＭ ＭＦ０８０９ オレンジ | 大日精化工業 | ＭＢ | <33wt%
C00409 | PBAT/PBS系マスターバッチ | ＢＲ－ＲＭ ＭＣ３１４８（Ｂ） Ｎ | 大日精化工業 | ＭＢ | <5wt%
C00412 | ポリ乳酸系コンパウンド | テラマックーＪＣ | ユニチカ | コンパウンド
C00414 | 芳香族ポリエステル系コンパウンド | ポプラングリーン | ヤマト | コンパウンド
C00415 | PBS系カラーマスターバッチ | ＢＲ－ＲＭ ＭＡ０６８７ グリーン | 大日精化工業 | ＭＢ | <5wt%
C00416 | ポリ乳酸系コンパウンド | カネパールＣ１００ | カネカ | コンパウンド
C00420 | ポリ乳酸系コンパウンド | ラクリエ ＦＣ５００ シリーズ | 富士ケミカル | コンパウンド
C00424 | PBSA系カラーマスターバッチ | ＢＤＭ ６ＫＢ０８０ ＢＲＮ | 東洋インキ | ＭＢ | <33wt%
C00425 | PBS系カラーマスターバッチ | ＢＲ－ＲＭ ＭＦ０６２９ （Ａ） エロー | 大日精化工業 | ＭＢ | <24wt%
C00426 | PBS系カラーマスターバッチ | ＢＲ－ＲＭ ＭＦ０７７７ （Ａ） エロー | 大日精化工業 | ＭＢ | <22wt%
C00427 | PBS系カラーマスターバッチ | ＢＲ－ＲＭ ＭＦ１４４１ （Ａ） オレンジ | 大日精化工業 | ＭＢ | <24wt%
C00428 | PBS系カラーマスターバッチ | ＢＲ－ＲＭ ＭＦ２５３８ （Ａ） ピンク | 大日精化工業 | ＭＢ | <30wt%
C00429 | PBS系カラーマスターバッチ | ＢＲ－ＲＭ ＭＦ２５５７ （Ａ） ブルー | 大日精化工業 | ＭＢ | <58wt%
C00430 | PBS系カラーマスターバッチ | ＢＲ－ＲＭ ＭＦ２５５８ （Ａ） レッド | 大日精化工業 | ＭＢ | <22wt%
C00431 | PBS系マスターバッチ | ＢＲ－ＲＭ ＭＦ２１２７ Ｎ | 大日精化工業 | ＭＢ | <25wt%
C00432 | ポリエステル共重合体系カラーマスターバッチ | ＢＲ－ＲＭ ＧＴ ２２４７ レッド（Ａ） | 大日精化工業 | ＭＢ | <58wt%
C00433 | ポリエステル共重合体系カラーマスターバッチ | ＢＲ－ＲＭ ＧＴ ２２４８ ブルー（Ａ） | 大日精化工業 | ＭＢ | <49wt%
C00434 | ポリエステル共重合体系カラーマスターバッチ | ＢＲ－ＲＭ ＧＴ ２２４９ エロー（Ａ） | 大日精化工業 | ＭＢ | <43wt%
C00435 | ポリエステル共重合体系カラーマスターバッチ | ＢＲ－ＲＭ ＧＴ ２２５０ グリーン（Ａ） | 大日精化工業 | ＭＢ | <6wt%
C00436 | ポリエステル共重合体系カラーマスターバッチ | ＢＲ－ＲＭ ＧＴ ２２５８ ピンク（Ａ） | 大日精化工業 | ＭＢ | <28wt%
C00440 | ポリ乳酸系コンパウンド | テラマックーＪＤ－０１ | ユニチカ | コンパウンド
C00442 | ポリ乳酸系コンパウンド | ヒシエコロシリーズ | 三菱ケミカル | コンパウンド
C00444 | PBAT系フィルム | ビオプラス SI－３００シリーズ | 旭化成 | フィルム
C00445 | PBAT系フィルム | ビオプラス SI－４００シリーズ | 旭化成 | フィルム
C00446 | ポリ乳酸系フィルム | ビオプラス SI－５００シリーズ | 旭化成 | フィルム
C00447 | ポリ乳酸系フィルム | ビオプラス SI－７００シリーズ | 旭化成 | フィルム
C00448 | ポリ乳酸系フィルム | ビオプラス MI－５００シリーズ | 旭化成 | フィルム
C00449 | ポリ乳酸系フィルム | ビオクリア | 旭化成 | フィルム
C00450 | ポリ乳酸系コンパウンド | ビオプラスレジン HE－１シリーズ | 旭化成 | コンパウンド
C00451 | ポリ乳酸系コンパウンド | ビオプラスレジン HE－１Wシリーズ | 旭化成 | コンパウンド
C00453 | PBAT系カラーマスターバッチ | ＧＰＭ ７０４Ｙ－３ ＢＲＯＷＮ Ｘ | 東京インキ | ＭＢ | <10wt%
C00455 | ポリ乳酸系ラベル | 熱収縮ラベルＦＪ | フジシール | フィルム
C00456 | ポリ乳酸系ラベル | 熱収縮ラベルＦＪ印刷入り | フジシール | フィルム | 有機顔料及びＣｕ使用量規制
C00458 | PBAT系カラーマスターバッチ | ＧＰＭ ４ＡＧ７４７ ＰＩＮＫ Ｂ | 東京インキ | ＭＢ | <10wt%
C00461 | ポリエステル共重合体系マスターバッチ | ＢＤＰＭ ２３８３０ Ｍ－ＷＸ | 大日精化工業 | ＭＢ
C00462 | ポリ乳酸系カラーマスターバッチ | ＢＤＰＭ ２４７９９ グリーン | 大日精化工業 | ＭＢ | <38wt%
C00463 | ポリエステル共重合体系コンパウンド | テラマック WDO-C | ユニチカ | コンパウンド
C00465 | 澱粉基コポリエステル系コンパウンド | GRABIO，ＧＢ１００ | Grabio Greentech | コンパウンド
C00467 | ポリ乳酸系カラーマスターバッチ | ＢＤＭ ７ＫＥ１４９ ＢＬＵ | 東洋インキ | MB
C00469 | ポリ乳酸系スパンボンド | ＷＤＯタイプ | ユニチカ | スパンボンド
C00470 | PBAT系コンパウンド | Ｅｃｏｖｉｏ （エコバイオ） | BASFジャパン | コンパウンド
C00471 | PBS系カラーマスターバッチ | ＢＲ－ＲＭ ＭＧ０７６７ ブラック | 大日精化工業 | MB | <29.5wt%
C00477 | PBAT系カラーマスターバッチ | ＧＰＭ ６ＡＨ２８５ ＧＲＥＥＮ | 東京インキ | ＭＢ | <8wt%
C00478 | でんぷん系コンパウンド | KBでんぷんペレット | コバヤシ | コンパウンド
C00479 | でんぷん系シート | KBでんぷんシート | コバヤシ | シート
C00480 | 芳香族系ポリエステルフィルム | 芳香族系ポリエステルフィルム | 東洋紡 | フィルム
C00481 | ポリ乳酸系コンパウンド | テラマック樹脂 TE-8000Gシリーズ | ユニチカ | コンパウンド
C00483 | PBAT系マスターバッチ | リケマスターGFR-600 | 理研ビタミン | MB | <60wt%
C00484 | PBAT系コンパウンド | ラクリエ ＢＧＫ シリーズ | 富士ケミカル | コンパウンド
C00485 | ポリ乳酸系コンパウンド | ラクリエ ＦＣ１００ シリーズ | 富士ケミカル | コンパウンド
C00486 | ポリ乳酸系コンパウンド | テラマック樹脂 TE-2000LC series | ユニチカ | コンパウンド
C00487 | ポリ乳酸系スパンドボンド | テラマック ＷＤＯ－０１ | ユニチカ | スパンドボンド
C00488 | PBAT系カラーマスターバッチ | ＧＰＭ ７０４Ｙ－１ ＢＲＯＷＮ Ｘ | 東京インキ | ＭＢ | <12.5wt%
C00489 | PBAT系カラーマスターバッチ | ＧＰＭ ４ＡＦ５９４ ＲＥＤ | 東京インキ | MB | <12.5wt%
C00490 | PBAT系カラーマスターバッチ | ＧＰＭ ４０４Ｙ－１ ＰＩＮＫ Ｘ | 東京インキ | MB | <12.5wt%
C00491 | PBAT系カラーマスターバッチ | ＧＰＭ １ＡＧ００２ ＷＨＩＴＥ ＡＬ | 東京インキ | MB
C00492 | PBAT系カラーマスターバッチ | ＧＰＭ ５ＡＦ５９０ ＢＬＵＥ | 東京インキ | MB | <10wt%
C00493 | ポリ乳酸系コンパウンド | ラクリエ ＫＰ シリーズ | 富士ケミカル | コンパウンド
C00494 | ポリエステル共重合体系マスターバッチ | リケマスターBSR-380 | 理研ビタミン | MB | <13.3wt%
C00495 | ポリ乳酸系複合フィルム | グリーンフューチャー GFML | フタムラ化学 | フィルム
C00496 | ポリ乳酸系コンパウンド | ラクリエ ＶＢシリーズ | 富士ケミカル | コンパウンド
C00497 | ポリ乳酸系シート | エコディア ＃１０００ １Ｂ０１（Ｃ～Ｎ）Ａ | 東レ | シート
C00498 | ポリエステル共重合体系コンパウンド | ＢＤＭ 1KF７９９ ＮＡＴ－ＦＤ | 東洋インキ | コンパウンド
C00499 | PBLDA系コンパウンド | Mater-Bi CF03 series | GSIクレオス（Novamont） | コンパウンド
C00500 | PBLDA系コンパウンド | Mater-Bi CF04 series | GSIクレオス（Novamont） | コンパウンド
C00501 | PBLDA系コンパウンド | Mater-Bi CF51 series | GSIクレオス（Novamont） | コンパウンド
C00502 | PBAT系カラーマスターバッチ | GPM 5AF453 BLUE カイ | 東京インキ | MB | <6.8wt%
C00503 | PBAT系カラーマスターバッチ | GPM 4AJ038 RED | 東京インキ | MB | <10.0wt%
C00504 | ポリ乳酸系スパンボンド | テラマック WDO-02 | ユニチカ | スパンボンド
C00505 | ポリ乳酸系コンパウンド | ポリ乳酸系コンパウンド002 | リケンテクノス | コンパウンド
C00506 | PBS系カラーマスターバッチ | BR-RM MH2597 グリーン | 大日精化工業 | ＭＢ | <8.8wt%
C00510 | ポリ乳酸系シート | エコディア #1000 1F01（C～N）A | 東レ | シート
C00511 | ポリ乳酸系スパンドボンド | テラマック WDO-03 | ユニチカ | スパンドボンド
C00512 | PVA系フィルム | PVA FILM WN070622 | Proudly Eco-Friendly Products | フィルム
C00513 | ポリ乳酸系カラーマスターバッチ | BR-RM AZ ML1852 ブラック | 大日精化工業 | ＭＢ | ≦90.9wt%
C00514 | ポリ乳酸系カラーマスターバッチ | BR-RM AZ ML1853 ラベンダー | 大日精化工業 | MB | ≦30.3wt%
C00515 | ポリ乳酸系カラーマスターバッチ | BR-RM AZ ML1854 ピンク | 大日精化工業 | MB | ≦29.4wt%
C00516 | ポリ乳酸系カラーマスターバッチ | BR-RM AZ ML1855 グリーン | 大日精化工業 | MB | ≦42.9wt%
C00517 | ポリ乳酸系カラーマスターバッチ | BR-RM AZ ML1856 エロー | 大日精化工業 | ＭＢ | ≦34.4wt%
C00518 | ポリ乳酸系カラーマスターバッチ | BR-RM AZ ML1956 レッド | 大日精化工業 | ＭＢ | ≦50.7wt%
C00521 | PBS系マスターバッチ | BR-RM AZ MH2354 N | 大日精化工業 | ＭＢ | <25.0wt%
C00524 | ポリ乳酸系カラーマスターバッチ | BR-RM AZ MM0026 ブラック | 大日精化工業 | MB | ≦90.9wt%
C00525 | ポリ乳酸系マスターバッチ | BR-RM-SSC MF0282 N | 大日精化工業 | MB
C00526 | ポリ乳酸系マスターバッチ | チラバゾールVR-08MB-R | 太陽化学 | MB
C00527 | PVA系マルチフィラメント | ユニチカ ビニロン マルチフィラメント | ユニチカ | フィラメント
C00528 | ポリ乳酸系マスターバッチ | FY60P | 富士ケミカル | MB | ≦66.6wt%
C00529 | ポリ乳酸系カラーマスターバッチ | BR-RM AZ 10K0132 BL-11X | 大日精化工業 | MB | ≦28.5wt%
C00530 | ポリ乳酸系カラーマスターバッチ | BR-RM AZ 10K0133 OR-11X | 大日精化工業 | ＭＢ | ≦42.5wt%
C00531 | ポリ乳酸系カラーマスターバッチ | BR-RM AZ 10K0162 DBR-11X | 大日精化工業 | MB | ≦27.4wt%
C00532 | ポリ乳酸系カラーマスターバッチ | BR-RM AZ 10K0244 BL-11X | 大日精化工業 | MB | ≦58.8wt%
C00533 | ポリ乳酸系カラーマスターバッチ | BR-RM AZ 10K0245 OR-11X | 大日精化工業 | MB | ≦27.7wt%
C00534 | PLAコーティング板紙 | Pland Paper | Xiamen Wei Mon Environmental Materials | シート
C00535 | ポリ乳酸系カラーマスターバッチ | テラマック樹脂 TE-2000MB 20M C519 | ユニチカ | MB | ≦16.6wt%
C00536 | 脂肪族芳香族系ポリエステルコンパウンド | エコバイオ FSシュリンク | BASFジャパン | コンパウンド
C00537 | PBAT系カラーマスターバッチ | GPM 6BA408 GREEN AL | 東京インキ | MB | <10.0wt%
C00538 | ポリ乳酸系コンパウンド | ポリ乳酸系コンパウンド００３ | リケンテクノス | コンパウンド
C00539 | ポリ乳酸系カラーマスターバッチ | BR-RM AZ 10K1301 OR-11X | 大日精化工業 | MB | ≦32.2wt%
C00540 | ポリ乳酸系カラーマスターバッチ | BR-RM AZ 10K1302 GN-11X | 大日精化工業 | MB | ≦39.8wt%
C00541 | PBAT系カラーマスターバッチ | BR-RM AZ 10K1303 BL-11X | 大日精化工業 | MB | ≦47.8wt%
C00542 | PBA/T系カラーマスターバッチ | GPM ６AH352 GREEN | 東京インキ | MB | ≦10wt%
C00543 | 脂肪族芳香族ポリエステルフィルム | エコバイオ FSフィルム | BASFジャパン | ｺﾝﾊﾟｳﾝﾄﾞ
C00549 | PLA系フィルム | エコロージュSAシリーズ | 三菱ケミカル | ﾌｨﾙﾑ
C00550 | PLA系フィルム | エコロージュSBシリーズ | 三菱ケミカル | ﾌｨﾙﾑ
C00551 | PLA系フィルム | エコロージュSCシリーズ | 三菱ケミカル | ﾌｨﾙﾑ
C00552 | PLA系フィルム | エコロージュSGシリーズ | 三菱ケミカル | ﾌｨﾙﾑ
C00553 | PLA系フィルム | エコロージュSWシリーズ | 三菱ケミカル | ﾌｨﾙﾑ
C00555 | PBA/T系マスターバッチ | GPM ST-0740 AL | 東京インキ | ｺﾝﾊﾟｳﾝﾄﾞ | <3.33%
C00556 | PBA/T系マスターバッチ | GPM UV-0177 AL | 東京インキ | ｺﾝﾊﾟｳﾝﾄﾞ | <16.66%
C00557 | PLA系コンパウンド | MAX1045PLW | 竹原化学工業 | ｺﾝﾊﾟｳﾝﾄﾞ
C00558 | ポリ乳酸系カラーマスターバッチ | C2M20433 | 富士ケミカル | MB | <2.9%
C00559 | PLA系シート | エコディア #2000 2F22（B～N）A | 東レ | ｼｰﾄ
C00564 | PBAT系カラーマスターバッチ | GPM 3B068 YELLOW AL | 東京インキ | MB | <8.3%？
C00565 | PBAT系コンパウンド | Mater-Bi EF04P | GSIクレオス（Novamont） | コンパウンド
C00566 | PBAT系コンパウンド | Mater-Bi EF02Series | GSIクレオス（Novamont） | ｺﾝﾊﾟｳﾝﾄﾞ
C00567 | PLA系フィラメント | ポリ乳酸系フィラメント PL001 | 富士ケミカル | ﾌｨﾗﾒﾝﾄ
C00568 | PBAT系コンパウンド | Mater-Bi EF51Series | GSIクレオス（Novamont） | ｺﾝﾊﾟｳﾝﾄﾞ
C00571 | 澱粉PBAT系コンパウンド | BioBlend BC | BiologQ | ｺﾝﾊﾟｳﾝﾄﾞ
C00572 | BPAT系マスターバッチ | GPM UV-0167 AL | 東京インキ | MB | <25%
C00573 | PLA系コンパウンド | PLA212PF XX（XX;01-09) | 喬福集團 | ｺﾝﾊﾟｳﾝﾄﾞ
C00574 | PLA系コンパウンド | PLA212AG XX（XX;01-09) | 喬福集團 | ｺﾝﾊﾟｳﾝﾄﾞ
C00575 | PLA系コンパウンド | PLA212HT XX（XX;01-09) | 喬福集團 | ｺﾝﾊﾟｳﾝﾄﾞ
C00576 | PLA系コンパウンド | PLA212LST XX（XX;01-09) | 喬福集團 | ｺﾝﾊﾟｳﾝﾄﾞ
C00577 | PLA系コンパウンド | PLA212MH XX（XX;01-09) | 喬福集團 | ｺﾝﾊﾟｳﾝﾄﾞ
C00578 | PLA系コンパウンド | PLA212MS XX（XX;01-09) | 喬福集團 | ｺﾝﾊﾟｳﾝﾄﾞ
C00579 | PLA系コンパウンド | MAX1045PLTS-8 | 竹原化学工業 | ｺﾝﾊﾟｳﾝﾄﾞ
C00580 | PBAT系カラーマスターバッチ | GPM 7BF112 BROWN AL | 東京インキ | MB | <12.5%
C00581 | PBAT系カラーマスターバッチ | GPM 7BC283 BROWN AL | 東京インキ | MB | ＜16.6%
C00582 | PBAT系コンパウンド | エコバイオ Fシリーズ | BASFジャパン | ｺﾝﾊﾟｳﾝﾄﾞ
C00583 | PBAT系コンパウンド | エコバイオ M2351 | BASFジャパン | ｺﾝﾊﾟｳﾝﾄﾞ
C00584 | PBAT系カラーマスターバッチ | Mater-Bi Master BLACK EM51B1 | GSIクレオス（Novamont） | MB
C00585 | PBAT系マスターバッチ | Ecoflex Batch UV1 | BASFジャパン | MB | <5%
C00587 | PBS系カラーマスターバッチ | BR-RM MB0369(K)ｴﾛｰ | 大日精化 | MB | <5%
C00588 | PBS系カラーマスターバッチ | BR-RM 15N7204B GN | 大日精化 | MB | <35.8%
C00589 | PBATマスターバッチ | GPM SL-0150 AL | 東京インキ | MB | <8.3%
C00590 | PLA系エマルジョン | ランディ PL-1005 | ミヨシ油脂 | ｴﾏﾙｼﾞｮﾝ
C00591 | PLA系コンパウンド | ラクリエ KB5200 | 富士ケミカル | ｺﾝﾊﾟｳﾝﾄﾞ
C00592 | PLA発泡体 | LACTIF® （ポリ乳酸発泡粒子） | JSP | ﾁｯﾌﾟ
C00593 | PLA発泡体 | LACTIF® （ポリ乳酸発泡粉砕品） | JSP | 発泡体
C00594 | PLA発泡体 | LACTIF® （ポリ乳酸発泡成形品） | JSP | 発泡体
C00595 | PLA系シート | PLA Sheet | BPコンサルティング | ｼｰﾄ
C00596 | PBS系カラーマスター | BR-RM 16N2042 GN | 大日精化工業 | ﾁｯﾌﾟ | <6.5%
C00597 | PBS系カラーマスター | BR-RM 16N2043 BR | 大日精化工業 | ﾁｯﾌﾟ | <52%
C00598 | PBS系カラーマスター | BR-RM 16N2050 WH | 大日精化工業 | ﾁｯﾌﾟ | <66%
C00599 | PBS系カラーマスター | BR-RM 16N2051 BK | 大日精化工業 | ﾁｯﾌﾟ | <55%
C00600 | PBS系カラーマスター | BR-RM 16N2074 BK | 大日精化工業 | ﾁｯﾌﾟ | <33%
C00601 | PBS系カラーマスター | BR-RM 16N2075 WH | 大日精化工業 | ﾁｯﾌﾟ | <66%
C00602 | PLA系コンパウンド | MAX1045PLTS-8K | 竹原化学工業 | ｺﾝﾊﾟｳﾝﾄﾞ
C00604 | PBS系カラーマスター | BR-RM 16N2047 WH | 大日精化工業 | MB
C00605 | PBS系カラーマスター | BR-RM 16N2048 YL | 大日精化工業 | MB | <35%
C00606 | PBS系カラーマスター | BR-RM 16N2049 GN | 大日精化工業 | MB | <20%
C00609 | PBAT系カラーマスター | GPM 6BG163 GREEN AL | 東京インキ | MB | <6.0%
C00610 | PBSA系マスターバッチ | FORZEAS MD9B0502 | 三菱ケミカル | ペレット | <50% | 29.5
C00611 | PBS系コンパウンド | FORZEAS ZA9001 | 三菱ケミカル | ペレット |  | 28.9
C00612 | PBS系マスターバッチ | FORZEAS MZ9A0201 | 三菱ケミカル | ペレット | <50% | 47.5
C00613 | PBS系マスターバッチ | FORZEAS MZ9A0101 | 三菱ケミカル | ペレット |  | 48
C00614 | PBS系マスターバッチ | FORZEAS MZ7A0101 | 三菱ケミカル | ペレット |  | 48
C00615 | PBS系コンパウンド | FORZEAS ZM9B01 | 三菱ケミカル | ペレット |  | 48.4
C00616 | PBS系コンパウンド | FORZEAS ZM9B02 | 三菱ケミカル | ペレット |  | 48.4
C00617 | PBAT系マスターバッチ | GPM ST-1233 AL | 東京インキ | MB | <8.3%
C00618 | PBAT系カラーマスター | GPM 6BH216 GREEN AL | 東京インキ | MB | <20.8%
C00619 | PBS系カラーマスター | BR-RM 17N4063 BR | 大日精化工業 | MB | <35%
C00622 | PBS系コンパウンド | FORZEAS ZF7003 | 三菱ケミカル | ペレット |  | 33.9
C00623 | PBS系コンパウンド | FORZEAS ZF7004 | 三菱ケミカル | ペレット |  | 30.2
C00624 | PBS系コンパウンド | FORZEAS ZF9001 | 三菱ケミカル | ペレット |  | 39.3
C00625 | PBS系コンパウンド | FORZEAS ZA9002 | 三菱ケミカル | ペレット |  | 41.2
C00626 | PBS系カラーマスターバッチ | GPM 9BG048 BLACK AL | 東京インキ | MB | <4.5%
C00627 | PBS系マスターバッチ | MB-1389 | 東京インキ | MB | <20%
C00628 | PBS系マスターバッチ | MB-1408 | 東京インキ | MB | <28.5%
C00629 | PBS系マスターバッチ | MB-1421 | 東京インキ | MB | <7.6%
C00630 | PLA系不織布 | ハイボン 生分解スパンボンド不織布 | シンワ | 不織布
C00631 | PBS系カラーマスターバッチ | BR-RM 16N2077 PN | 大日精化工業 | ペレット | <16.6%
C00632 | PBS系カラーマスターバッチ | GPM 9BH092 BLACK AL | 東京インキ | ペレット | <13.0%
C00633 | PBS系カラーマスターバッチ | GPM 9BH093 BLACK AL | 東京インキ | ペレット
C00634 | PBS系カラーマスターバッチ | GPM 9BH094 BLACK AL | 東京インキ | ペレット | <34.6%
C00635 | PBAT系カラーマスターバッチ | GPM 9BH099 BLACK AL | 東京インキ | ペレット
C00636 | PBAT系カラーマスターバッチ | GPM UV-0294 AL | 東京インキ | ペレット | <25.0%
C00637 | PBS系マスターバッチ | MB-1423 | 東京インキ | ペレット | >7.6%
C00638 | PBAT系マスターバッチ | MFA18 | 今野 | フィルム
C00639 | PBS系カラーマスターバッチ | BR-RM 17N3940 WH | 大日精化工業 | ペレット | <80%
C00642 | PBAT系マスターバッチ | GPM ST-1160 AL | 東京インキ | ペレット | <3.0%
C00643 | PBS系マスターバッチ | FORZEAS MZ9W01 | 三菱ケミカル | ペレット | <20% | 41.4
C00644 | PBAT系マスターバッチ | GPM UV-0295 AL | 東京インキ | ペレット | <10%
C00645 | PBAT系マスターバッチ | GPM UV-0315 AL | 東京インキ | ペレット | <10%
C00646 | PHBH系コンパウンド | カネカ生分解性ポリマーGreen Planet™ X131A | カネカ | ペレット |  | 98.1
C00647 | PHBH系コンパウンド | カネカ生分解性ポリマーGreen Planet™ 151C | カネカ | ペレット |  | 97.8
C00648 | PHBH系コンパウンド | カネカ生分解性ポリマーGreen Planet™ X331N | カネカ | ペレット |  | 97.1
C00649 | カネカ生分解性ポリマーPHBH | X337N | カネカ | ペレット
C00651 | PBAT系カラーマスターバッチ | TEP BP-WHITE2 | 東京インキ | ペレット | ＜50wt%
C00652 | PBAT系マスターバッチ | GPM UV-0314 AL | 東京インキ | ペレット | ＜16.6wt%
C00653 | PLA系セルロースコンパウンド | GS CNF PLA | GSアライアンス | ペレット
C00654 | PHBH系コンパウンド | カネカ生分解性ポリマーGreen Planet™ X131N | カネカ | ペレット |  | 97.1
C00655 | カネカ生分解性ポリマーPHBH | 151N | カネカ | ペレット
C00656 | カネカ生分解性ポリマーPHBH | X151A | カネカ | ペレット
C00657 | PBS系セルロースコンパウンド | GS CNF PLA | GSアライアンス | ペレット
C00658 | PBAT系澱粉コンパウンド | Mater-Bi EF05B | GSIクレオス | ペレット
C00659 | PBAT系セルロースコンパウンド | Mater-Bi EI02A2 | GSIクレオス | ペレット
C00660 | PBAT系澱粉コンパウンド | Mater-Bi EF03V | GSIクレオス | ペレット
C00661 | PBAT系澱粉コンパウンド | Mater-Bi EF03A0 | GSIクレオス | ペレット
C00662 | PBAT系コンパウンド | Mater-Bi EI51N0 | GSIクレオス | ペレット
C00663 | PBAT系コンパウンド | Mater-Bi EI51CP0 | GSIクレオス | ペレット
C00664 | PBAT系セルロースコンパウンド | GS CNF PBAT | GSアライアンス | ペレット
C00665 | PLA系澱粉セルロースコンパウンド | GS CNF Starch-L | GSアライアンス | ペレット
C00666 | PLA系コンパウンド | テラマック樹脂 TP-5040シリーズ | ユニチカ | ペレット
C00667 | PVA系澱粉フィルム | プランティックHP | クラレ | フィルム |  | 72
C00668 | PLA系澱粉コンパウンド | NEQAS | 三和商会 | ペレット
C00669 | PLA系上質紙コンパウンド | GS BP Paper | GSアライアンス | ペレット
C00670 | PLA系上質紙セルロースコンパウンド | GS BP CNF Paper | GSアライアンス | ペレット
C00671 | PLA系木粉コンパウンド | GS BP CNF Paper | GSアライアンス | ペレット
C00672 | PBA/T系マスターバッチ | GPM ST-1240 AL | 東京インキ | ペレット | <3%
C00673 | PBAT系コンパウンド | Mater-Bi EF80P1 | GSIクレオス | ペレット
C00674 | PBAT系マスターバッチ | MB-1449 | 東京インキ | ペレット | <28.5%
C00675 | PBAT系マスターバッチ | MB-1450 | 東京インキ | ペレット | <25%
C00676 | PBAT系コンパウンド | Bionex TX-400 | ユニーク ポリマー | ペレット
C00677 | PLA系コンパウンド | テラマック樹脂 TP-4000シリーズ | ユニチカ | ペレット
C00678 | PBAT系カラーマスターバッチ | BR-RM 17N5582B BK | 大日精化 | ペレット | ＜34％
C00679 | PBSA系コンパウンド | FORZEAS DA9005 | 三菱ケミカル | ペレット |  | 30.1
C00680 | PBS系コンパウンド | FORZEAS ZA9004 | 三菱ケミカル | ペレット
C00681 | PBS系コンパウンド | FORZEAS ZF9002 | 三菱ケミカル | ペレット |  | 31.5
C00682 | 酢酸セルロース真球微粒子 | BELLOCEAシリーズ | ダイセル | 微粒子
C00683 | 酢酸セルロース樹脂系繊維束 | セルロースアセテートトウ | ダイセル | トウ
C00684 | PBAT系コンパウンド | BIOPLAST GF 106/02 | カネカ | ペレット
C00685 | PBSA系コンパウンド | FORZEAS DA9003 | 三菱ケミカル | ペレット |  | 26.7
C00686 | PBAT系コンパウンド | BDM OKC450 BLK | トーヨーカラー | ペレット | ＜20％
C00687 | PLA系マスターバッチ | TRIBIO T-310MB | 第一工業製薬 | ペレット | <10.5%
C00688 | PLA系マスターバッチ | TRIBIO S-920MB | 第一工業製薬 | ペレット | <10.5%
C00689 | PBAT系コンパウンド | BDM OKC502 BLK | トーヨーカラー | ペレット | ＜20％
C00690 | PBAT系コンパウンド | Mater-Bi EE53C2 | GSIクレオス | ペレット
C00691 | PBAT系コンパウンド | エコバイオ Pシリーズ | BASFジャパン | ペレット
C00692 | PBSA系コンパウンド | FORZEAS DA9007 | 三菱ケミカル | ペレット |  | 38.7
C00693 | PBS系マスターバッチ | FORZEAS MZ7A0201 | 三菱ケミカル | ペレット | ＜50％ | 47.5
C00694 | PBS系コンパウンド | FORZEAS ZA9005 | 三菱ケミカル | ペレット |  | 39.3
C00695 | PBS系コンパウンド | FORZEAS ZM7B01 | 三菱ケミカル | ペレット |  | 48.4
C00696 | PBAT系カラーマスターバッチ | BR-RM 20N3500 BK | 大日精化 | ペレット | ＜34％
C00697 | PBSA系マスターバッチ | FORZEAS MD9A0202 | 三菱ケミカル | ペレット | ＜50％ | 32.8
C00698 | PBSA系コンパウンド | FORZEAS DM9B01 | 三菱ケミカル | ペレット |  | 33.4
C00699 | CA系コンパウンド | NEQAS OCEAN OCN100E | NEQAS | ペレット |  | 36.2
C00700 | CA系コンパウンド | NEQAS OCEAN OCN20C | 三和商会 | ペレット
C00701 | CA系コンパウンド | NEQAS OCEAN OCN30T | 三和商会 | ペレット
C00702 | PBAT系マスターバッチ | GPM ST-1418 AL | 東京インキ | ペレット | <5%
C00703 | PBAT系マスターバッチ | GPM UV-0358 AL | 東京インキ | ペレット | <33.3%
C00704 | PBSA系マスターバッチ | MD9L0502 | 東京インキ | ペレット
C00705 | PBSA系マスターバッチ | GPM 1BK201 WHITE AL | 東京インキ | ペレット | <40%
C00706 | PBSA系マスターバッチ | MD9B1001 | 東京インキ | ペレット | <80%
C00707 | PBSA系マスターバッチ | MZ6H2601 | 東京インキ | ペレット | <3.84%
C00708 | ポリ乳酸系コンパウンド | ラクリエ FC300シリーズ | 富士ケミカル | ペレット
C00709 | ポリ乳酸系コンパウンド | ラクリエ FC400シリーズ | 富士ケミカル | ペレット
C00710 | ポリ乳酸系コンパウンド | ラクリエ FC700シリーズ | 富士ケミカル | ペレット
C00711 | ポリ乳酸系コンパウンド | ラクリエ FC800シリーズ | 富士ケミカル | ペレット
C00712 | PBS系コンパウンド | FORZEAS ZF7006 | 三菱ケミカル | ペレット |  | 44.1
C00713 | PBS系コンパウンド | FORZEAS ZA9006 | 三菱ケミカル | ペレット |  | 56.4
C00714 | PBAT系コンパウンド | Mater-Bi EF91C0 | GSIクレオス（Novamont） | ペレット
C00715 | PBAT系カラーマスターバッチ | GPM 6CB010 GREEN AL | 東京インキ | ペレット | <6.6%
C00716 | PBS系コンパウンド | FORZEAS ZA9007 | 三菱ケミカル | ペレット |  | 56.4
C00717 | PBAT系マスターバッチ | BDM 2KG637 YEL | トーヨーカラー | ペレット | <10%
C00718 | PBAT系マスターバッチ | BDM 4KH568 RED | トーヨーカラー | ペレット | <6.6%
C00719 | PHBH系コンパウンド | カネカ生分解性ポリマーGreen Planet™（1504スラリー） | カネカ | スラリー |  | 49.4
C00720 | PHBH系コンパウンド | カネカ生分解性ポリマーGreen Planet™（1504パウダー） | カネカ | パウダー |  | 98.8
C00721 | PBSA系コンパウンド | FORZEAS DA9013 | 三菱ケミカル | ペレット |  | 38
C00722 | PBS系カラーマスターバッチ | BR-RM 19N1591 BK | 大日精化工業 | ペレット | <33% | 27.6
C00723 | PBAT系コンパウンド | PCO2シリーズ（ナチュラル） | ハイケム(南通龍達生物新材料科技) | ペレット
C00724 | PBAT系フィルム | PCO2シリーズ フィルム（ナチュラル） | ハイケム(南通龍達生物新材料科技) | フィルム
C00725 | PLA系コンパウンド | エコニンジャ | 北村化学産業 | ペレット |  | 87.1
C00726 | CA系コンパウンド | セルブレン® EC XDN080-60000 | ダイセル | ペレット |  | 51.8
C00727 | PBAT系カラーマスターバッチ | BR-RM 21N5413 BLACK | 大日精化工業 | ペレット | <50%
C00728 | PBAT系コンパウンド | Mater-Bi CE02A | GSIクレオス（Novamont） | ペレット
C00729 | ポリ乳酸シート | PLA100％サトウキビシート | 大同至高 | シート |  | 99.9
C00731 | PBS系カラーマスターバッチ | GPM 7CA160 BEIGE AL | 東京インキ | ペレット | ＜20％ | 29.1
C00732 | CA系コンパウンド | セルブレン® EC EC210－6J000 | ダイセル | ペレット |  | 47.5
C00733 | PLA系発泡シート | 発泡ユーミィシート タイプ1 | 大同至高 | シート |  | 99
C00734 | PBAT系コンパウンド | PCO2シリーズ（NL） | ハイケム (南通龍達生物新材料科技) | ペレット
C00735 | PLA系スパンボンド | エコライズ | 旭化成 | スパンボンド |  | 92.1
C00736 | PBAT系カラーマスターバッチ | GPM 6CC109 GREEN AL | 東京インキ | ペレット | <4%
C00737 | PBAT系カラーマスターバッチ | GPM 3CC067 YELLOW AL | 東京インキ | ペレット | <5%
C00738 | PBSA系コンパウンド | FORZEAS DF9009 | 三菱ケミカル | ペレット |  | 23.4
C00739 | PLA系コンパウンド | レヴォダ161 | 浙江海正生物材料 | ペレット |  | 94.7
C00740 | PLA系コンパウンド | レヴォダ171 | 浙江海正生物材料 | ペレット |  | 89.9
C00741 | PHBH系マスターバッチ | BDM 1KS870WHT | トーヨーカラー | ペレット | <32.5％
C00742 | PLA系不織布 | PLAメルトブローン不織布 | クラレ | 不織布 |  | 99.9
C00743 | PLA系コンパウンド | レヴォダ711B | 浙江海正生物材料 | ペレット |  | 59.3
C00744 | CA系コンパウンド | セルブレン® EC XDN239-4X2959 | ダイセル | ペレット |  | 43.3
C00746 | PBAT系マスターバッチ | BDM 1KS611 NAT | トーヨーカラー | ペレット | ＜19.6%
C00747 | PBS系マスターバッチ | BDM 4KL054 RED | トーヨーカラー | ペレット | ＜14.3%
C00748 | PBS系コンパウンド | ABPC2428NM | アキレス | ペレット
C00749 | PBS系マスターバッチ | BDM 2KH109 YEL | トーヨーカラー | ペレット | <17.5 %
C00750 | PBS系マスターバッチ | BDM 5KG752 GRN | トーヨーカラー | ペレット | <13.6 %
C00751 | CA系シート | セルブレンEC® XDN239を用いたシート2 | ダイセル | シート |  | 42.7
C00752 | PLA系成型用シート | 成型用ユーミィシート | 大同至高 | シート |  | 95.9
C00753 | CA系コンパウンド | NEQAS OCEAN OCN100E E025 | ネクアス | ペレット |  | 51
C00754 | CA系コンパウンド | NEQAS OCEAN OCN100E E027 | ネクアス | ペレット |  | 44.3
C00755 | PBS系マスターバッチ | BDM 6KE205 BRN | トーヨーカラー | ペレット | <18.3 %
C00756 | CA系コンパウンド | NEQAS OCEAN OCN100E RX-026 | ネクアス | ペレット |  | 48
C00757 | 生分解性パウダーレジン | PR BG-100 | 東京インキ | ペレット |  | 99.9
C00758 | 生分解性パウダーレジン | PR BG-200 | 東京インキ | ペレット
C00759 | 生分解性パウダーレジン | PR BG-300 | 東京インキ | ペレット |  | 48.5
C00760 | ポリ(3-ヒドロキシブチレート-コ-3-ヒドロキシヘキサノエート) | カネカ生分解性バイオポリマー Green Planet X135 | カネカ | ペレット |  | 95.3
C00761 | PBS系コンパウンド | FORZEAS ZF7007 | 三菱ケミカル | ペレット |  | 38.7
C00762 | PBSA系コンパウンド | FORZEAS DF9002 | 三菱ケミカル | ペレット |  | 36.7
C00763 | PBSA系コンパウンド | FORZEAS DF9003 | 三菱ケミカル | ペレット |  | 39.3
C00764 | PLA系コンパウンド | (N)CA8270P-B1 | CJ Cheil Jedang | ペレット |  | 72.4
C00765 | PBAT系マスターバッチ | BDM 1KS383 WHT | トーヨーカラー | ペレット | <32.8 %
C00766 | CA系コンパウンド | CAFBLO® RSS025 シリーズ | ダイセル | ペレット |  | 48
C00767 | CA系コンパウンド | CAFBLO® RWX012 シリーズ | ダイセル | ペレット |  | 52.4
C00768 | CA系コンパウンド | CAFBLO® RSF208 シリーズ | ダイセル | ペレット |  | 43.6
C00769 | CA系シート | CAFBLO® RSF208を用いたシート | ダイセル | シート |  | 43.1
C00770 | PBS系カラーマスターバッチ | BR-RM 21N4726 GN | 大日精化工業 | ペレット | <8.0 %
C00771 | PLAメッシュフィルター | P3033 | 西川産業 | シート |  | 99.9
C00772 | PHBH系コンパウンド | カネカ生分解性バイオポリマー Green Planet M107, M108, M109 | カネカ | ペレット |  | 91
C00773 | PHBH系コンパウンド | カネカ生分解性バイオポリマー Green Planet M111 | カネカ | ペレット |  | 97.4
C00774 | PBAT系フィルム | ビオフレックスマルチプラスLAシリーズ | アキレス | フィルム
C00775 | PLA/PBS芯鞘型複合繊維 | miracle fiber KK-PL | 大和紡績 | 繊維 |  | 78
C00776 | PHBH系コンパウンド | カネカ生分解性バイオポリマー Green Planet 1703 | カネカ | ペレット |  | 98.7
C00777 | PHBH系コンパウンド | カネカ生分解性バイオポリマー Green Planet M706 | カネカ | ペレット |  | 94
C00778 | PBAT系コンパウンド | カルライズ | 丸尾カルシウム | ペレット
C00779 | PHBH系カラーマスターバッチ | GPM 6CE082 GREEN AL | 東京インキ | ペレット | ≦5.0 % | 76.5
C00780 | PHBH系カラーマスターバッチ | GPM 8CE258 GRAY AL | 東京インキ | ペレット |  | 77.4
C00781 | ポリ乳酸フィルム | バイオマスフィルム | 王子ホールディングス | フィルム |  | 98.9
C00782 | PHBH系カラーマスターバッチ | GPM 7CE281 BROWN AL | 東京インキ | ペレット | ≦35.0 % | 81.2
C00783 | PBAT系マスターバッチ | BIOPLASBLAKTM BioXP5650A | キャボット･スペシャリティ･ケミカルズ | ペレット | <28.3%
C00784 | PBAT系マスターバッチ | BIOPLASBLAKTM BioXP5650B | キャボット･スペシャリティ･ケミカルズ | ペレット | <25.0%
C00785 | CA系コンパウンド | CAFBLO® RSX035 シリーズ | ダイセル | ペレット |  | 48.2
C00786 | PLA系コンパウンド | PEPARET | 牧村プラスチック工業 | ペレット
C00787 | PBAT/PBS系コンパウンド | カルライズ-TP | 丸尾カルシウム | ペレット
C00788 | PLA系マスターバッチ | ビオフロント | 帝人フロンティア | ペレット | <20.0% | 94.9
C00789 | PBS系コンパウンド | ROSECO CSE X1 | 羽柴化成工業（Thai Wah Public Co.,） | ペレット |  | 34.2